## AMFE
AMFE de proceso — Estampación PR-400 (escuadra del parachoques y refuerzo del travesaño)
AMFE de proceso | AMFE-AR1002-01 · versión v4
Piezas | AR-1002 y AR-1005 — cliente Ribera Chassis Systems
Líneas / equipos | L1 PR-400 (MT-02, MT-05) → L2 CR-02 (solo AR-1005) → L3 EC-01 / VI-01 / embalaje
Fecha original | 10/03/2023
Última revisión | 20/06/2025
Equipo AMFE | M. Irigoyen (Calidad), U. Ezkurra (Matricería), A. Olaberri (Logística), L. Sarasola (Compras)
Escalas | S, O, D 1–10 (PROC-CAL-05)
Nº | Paso de proceso | Función / requisito | Modo de fallo potencial | Efecto potencial | S | Clase | Causa potencial | Control actual de prevención | O | Control actual de detección | D | NPR | Acciones recomendadas | Responsable / fecha | Acciones tomadas | S' | O' | D' | NPR'
10 | Recepción de bobina (DC04 / HSLA 340) | Re según especificación; AR-1005: Re ≥ 360 MPa | Límite elástico en el mínimo de especificación | Deformación permanente del refuerzo bajo carga (AR-1005) | 8 | CC | Variación de colada | Acuerdo técnico con S-ULTZ (ventana restringida AR-1005) | 2 | Ensayo de tracción en recepción por bobina | 3 | 48 | — | — | —
20 | Estampación MT-02 (AR-1002) | Planitud ≤ 0,5 mm | Planitud fuera de tolerancia | La escuadra no apoya; montaje forzado | 6 | SC | Inserto de calibrado desgastado o fuera de cota tras reparación | Liberación de matriz tras reparación con medición de primera pieza | 2 | Planitud en mármol 1 pieza cada 2 h | 4 | 48 | — | — | —
20 | Estampación MT-05 (AR-1005) | Espesor y radios según plano | Adelgazamiento en el radio > 15 % | Resistencia reducida | 8 | CC | Radio de matriz dañado | Inspección de matriz en cada montaje | 2 | Medición de espesor 1 pieza/lote | 5 | 80 | — | — | —
30 | Soldadura MIG CR-02 (AR-1005) | Penetración ≥ 1,0 mm | Falta de penetración | Rotura del refuerzo | 9 | CC | Parámetros fuera de ventana | Parámetros bloqueados; verificación al inicio de turno | 2 | Macrografía semanal | 4 | 72 | — | — | —
50 | Embalaje y expedición | Pieza sin deformación en recepción del cliente | Deformación en transporte | Rechazo en recepción | 6 |  | Separador de cartón inadecuado o apilado excesivo | Separador de 5 mm validado; máx. 4 alturas; cambios de S-ERRO bajo gestión de cambios | 2 | Visual del embalaje en expedición | 4 | 48 | — | — | —

## Historial de revisiones
Versión | Fecha | Cambio | Autor
v1 | 10/03/2023 | Emisión | M. Irigoyen
v2 | 25/07/2024 | Nuevo modo 'deformación en transporte' (reclamación de cliente) | M. Irigoyen
v3 | 15/05/2025 | Causa 'material en el mínimo de especificación' (AR-1005) | M. Irigoyen
v4 | 20/06/2025 | Causa 'herramienta reparada sin liberación dimensional' (AR-1002) | M. Irigoyen