## AMFE
AMFE de proceso — Soporte de la bandeja de baterías LH/RH
AMFE de proceso | AMFE-AR1003-01 · versión v4
Piezas | AR-1003 (LH), AR-1004 (RH) — cliente OEM Norte
Líneas / equipos | L1 PR-400 (MT-03, MT-04) → L2 CR-01 (MIG robot) → L3 EC-01 / VI-01
Fecha original | 15/06/2023 (PPAP)
Última revisión | 18/12/2025
Equipo AMFE | O. Zabaleta (Ingeniería L2), M. Irigoyen (Calidad), X. Urrutia (Producción), K. Arbizu (Mantenimiento), U. Ezkurra (Matricería)
Escalas | S, O, D 1–10 (manual AMFE interno PROC-CAL-05). NPR = S × O × D. Revisar si S ≥ 9 o NPR ≥ 100
Nº | Paso de proceso | Función / requisito | Modo de fallo potencial | Efecto potencial | S | Clase | Causa potencial | Control actual de prevención | O | Control actual de detección | D | NPR | Acciones recomendadas | Responsable / fecha | Acciones tomadas | S' | O' | D' | NPR'
10 | Recepción de bobina HSLA 420 (S-ULTZ) | Material según especificación | Propiedades mecánicas fuera de especificación | Soldabilidad y resistencia reducidas | 8 |  | Error del proveedor en la colada | Certificado 3.1 por bobina | 2 | Revisión del certificado en recepción | 5 | 80 | — | — | —
20 | Estampación transfer PR-400 (MT-03 / MT-04) | Forma y cotas según plano | Holgura de encaje con el refuerzo > 1,0 mm | Falta de fusión por separación de chapas en W2 | 8 |  | Desgaste de la matriz / radio de doblado | Mantenimiento preventivo de matriz | 3 | Control en útil de control 1 pieza/turno | 4 | 96 | — | — | —
20 | Estampación transfer PR-400 (MT-03 / MT-04) | Forma y cotas según plano | Grieta de estampación en radio | Rotura en servicio | 9 |  | Radio de matriz dañado | Inspección de matriz en cada montaje | 2 | Visual 100 % en fin de línea L1 | 5 | 90 | — | — | —
30 | Soldadura MIG robotizada CR-01 (cordones W1, W2) | Resistencia de la soldadura ≥ 18 kN (arrancamiento) | Grieta / falta de fusión en el cordón W2 | Rotura del soporte de la bandeja de baterías; riesgo para la sujeción de la batería (seguridad) | 10 | CC | Parámetros de soldadura fuera de la ventana del WPS (modificación en consola) | Parámetros bloqueados con contraseña; verificación al inicio de turno (IT-L2-CR01-03) | 2 | Arrancamiento 3 piezas/lote (≥ 18 kN, límite de aviso 20 kN) + macrografía semanal | 4 | 80 | Mantener | — | Bloqueo de parámetros (06/2024)
30 | Soldadura MIG robotizada CR-01 (cordones W1, W2) | Resistencia de la soldadura ≥ 18 kN (arrancamiento) | Grieta / falta de fusión en el cordón W2 | Rotura del soporte de la bandeja de baterías; riesgo para la sujeción de la batería (seguridad) | 10 | CC | Desgaste de la boquilla / tubo de contacto (arco inestable, mala protección gaseosa) | Cambio de boquilla y tubo de contacto cada 8 h (IT-L2-CR01-03); registro REG-L2-CR01-01 | 3 | Arrancamiento 3 piezas/lote + macrografía semanal; límite de aviso 20 kN | 4 | 120 | Estudio de monitorización de estabilidad del arco | O. Zabaleta / 06/2026 | Cambio cada 8 h implantado 03/2025
30 | Soldadura MIG robotizada CR-01 (cordones W1, W2) | Resistencia de la soldadura ≥ 18 kN (arrancamiento) | Grieta / falta de fusión en el cordón W2 | Rotura del soporte de la bandeja de baterías; riesgo para la sujeción de la batería (seguridad) | 10 | CC | Cambio de lote de hilo MIG (S-GOIE) con distinta respuesta del arco | Hilo G3Si1 Ø1,0 homologado; certificado 3.1 por lote | 2 | Arrancamiento 3 piezas/lote + macrografía semanal | 4 | 80 | — | — | —
30 | Soldadura MIG robotizada CR-01 (cordones W1, W2) | Resistencia de la soldadura ≥ 18 kN (arrancamiento) | Grieta / falta de fusión en el cordón W2 | Rotura del soporte de la bandeja de baterías; riesgo para la sujeción de la batería (seguridad) | 10 | CC | Caudal de gas de protección insuficiente | Caudalímetro con alarma a 12 l/min | 2 | Verificación de caudal al inicio de turno | 3 | 60 | — | — | —
30 | Soldadura MIG robotizada CR-01 (cordones W1, W2) | Posición del cordón según plano | Cordón desplazado > 2 mm | Resistencia reducida; interferencia en montaje | 7 |  | Pieza mal posicionada en el útil | Detectores de presencia y bridas neumáticas | 2 | Visual 100 % por el operario | 5 | 70 | — | — | —
30 | Soldadura MIG robotizada CR-01 (cordones W1, W2) | Superficie de apoyo libre de salpicaduras | Salpicaduras en la zona de apoyo | Mal asiento en la bandeja; ruido | 4 |  | Boquilla sucia; antiproyecciones insuficiente | Escariador de boquilla cada 20 piezas | 4 | Visual 100 % | 5 | 80 | — | — | —
40 | Control de soldadura (laboratorio) | Detección de soldaduras NOK | Lote NOK liberado | Pieza NOK en cliente | 10 | CC | Muestreo insuficiente para defectos intermitentes | Plan de control PC-AR1003-01 | 3 | Arrancamiento 3 piezas/lote; límite de aviso 20 kN → 5 piezas + macro | 5 | 150 | — | — | —
50 | Cataforesis EC-01 + curado HC-01 | Espesor 18–25 µm | Espesor insuficiente en el cordón | Corrosión prematura | 6 |  | Efecto jaula de Faraday en el ángulo del refuerzo | Posición de cuelgue definida | 3 | Medición de espesor 5 puntos, 1/20 | 4 | 72 | — | — | —
60 | Inspección final VI-01 y embalaje | Identificación LH/RH | Mezcla de AR-1003 y AR-1004 | Parada de línea en cliente | 8 |  | Piezas simétricas en la misma zona | Contenedores con color por lado | 2 | Visión VI-01 (forma) | 2 | 32 | — | — | —

## Historial de revisiones
Versión | Fecha | Cambio | Autor
v1 | 15/06/2023 | Emisión para PPAP | O. Zabaleta
v2 | 14/06/2024 | Nueva causa: modificación de parámetros en consola (reclamación de cliente por grieta en W2). O 5→3, D 6→4 con arrancamiento por lote | O. Zabaleta
v3 | 07/03/2025 | Nueva causa: desgaste de boquilla / tubo de contacto (reclamación de cliente por falta de fusión). Prevención: cambio cada 8 h. O 6→3 | O. Zabaleta
v4 | 18/12/2025 | Revisión de la detección: límite de aviso de 20 kN en arrancamiento | O. Zabaleta