## AMFE tuercas
AMFE PROCESO - SOLDADURA TUERCAS (AR-1006 / AR-1010) rev 3 ?? (ult. mod. julio-25)
Equipo: Oihana, Maialen, Koldo (mant.), Xabi | [5 empty] | Fecha orig: 3-mar-23 |  |  | Cliente: OEM Norte
NOTA: las columnas S/O/D de la v2 están en la hoja 'viejo' - NO BORRAR
Op. | Paso / función | Modo de fallo | Efecto(s) | Sev | Causa(s) | Situación actual |  |  | Det | NPR | Acción recomendada / resp. | Tras acciones
[6 empty] | Prevención | Ocurr. | Detección |  |  |  | S | O | D
10 | Alimentación tuerca M8 (AT-01) | Tuerca no presente / invertida | Tuerca faltante en cliente -> parada línea | 7 | atasco alimentador | sensor presencia tuerca en electrodo | 2 | sensor + visual | 3 |  | -
|  | Tuerca de otra métrica (M6) | no monta | 7 | mezcla en tolva | tolva dedicada M8 (etiqueta) | 3* | visual | 5 (ver nota) | 105 | poka-yoke diámetro?? pdte Koldo
20 | Soldadura por proyección tuerca (SP-01 AR-1006 / estación tuercas CR-02 AR-1010) | Par de arrancamiento bajo / tuerca gira | Tuerca gira al apretar compresor o inversor. Reclamación cliente | 8 (ver nota) | Electrodo desalineado tras mantenimiento | Galga alineación + prueba par 1ª pieza tras mant. (desde dic-24) | 2 | par arrancamiento 3 pzs / 2h | 4 | 64 | ok | 8 | 2 | 4 | S=7 O=4 D=6 (v1)
|  |  |  | 8 | Recubrimiento Zn-Ni de la tuerca en límite sup. (S-BIDA) | XRF en recepción por lote; ventana 8-11 µm acordada con BIDA | 2-3 | par arrancamiento 3 pzs / 2h | 4 | ~80 | revisar tras 8D tuercas inversor. OJO: el lote de agosto-26 no se ha medido todavía (XRF averiado)
|  |  |  | alta | Corriente / tiempo de soldadura bajos | programa bloqueado | 3 | monitorización corriente (solo SP-01!!) | 5 | #¡VALOR!
20 | Soldadura por proyección tuerca | Rosca dañada / salpicadura en rosca | El tornillo no entra | 6 | proyección mal fundida, expulsión | parámetros | 4 | tampón roscado 1/turno | 4 | 96 | Aumentar frec. tampón a cada 2h (M.I.) | 6 | 3 | 3
30 | Control par (lab) | lote NOK liberado | cliente | 8 | muestra pequeña | PC-AR1006-01 v3 | 3 | 3 piezas cada 2h | 5
e-coat (ver AMFE-L3-EC01)
Pendiente: añadir AR-1010 a todas las filas (antes solo AR-1006)
última revisión con equipo: 22/07/2025
firmado: ___________
Note on F11: S=8 porque es SC, no CC (confirmado con cliente 2023). Maialen
Note on L13: fórmula rota al pegar desde la v2

## viejo
copia v2 (dic-2024) - NO USAR
Op | Causa | S | O | D | NPR
20 | electrodo desalineado | 8 | 5 | 6 | 240
20 | recubrimiento tuerca | 8 | 2 | 6 | 96

## Hoja2
par mín 40 Nm (plano AR-1006 rev C) / AR-1010 idem?
XRF: 9,5 - 10,1 - 11,8 - 12,0 µm