## AMFE
AMFE de proceso — Brida de anclaje del cinturón de seguridad
AMFE de proceso | AMFE-AR1007-01 · versión v3
Pieza | AR-1007 — cliente Leitzaran Seating
Líneas / equipos | L1 PR-250, matriz progresiva MT-07 (estaciones P1–P6) → L3 EC-01 / VI-01
Fecha original | 22/05/2023 (PPAP)
Última revisión | 30/09/2025
Equipo AMFE | U. Ezkurra (Matricería), M. Irigoyen (Calidad), J. Elizalde (Producción), K. Arbizu (Mantenimiento)
Escalas | S, O, D 1–10 (PROC-CAL-05). NPR = S × O × D
Nº | Paso de proceso | Función / requisito | Modo de fallo potencial | Efecto potencial | S | Clase | Causa potencial | Control actual de prevención | O | Control actual de detección | D | NPR | Acciones recomendadas | Responsable / fecha | Acciones tomadas | S' | O' | D' | NPR'
10 | Recepción de bobina HSLA 500 (S-ULTZ) | Rm 560–700 MPa (acuerdo AR-1007: Rm ≤ 650 MPa) | Material con Rm en el límite superior | Desgaste acelerado del punzón; rebaba | 7 |  | Variación de colada del proveedor | Acuerdo técnico con S-ULTZ (Rm ≤ 650 MPa) | 2 | Revisión del certificado 3.1 | 5 | 70 | — | — | —
20 | Punzonado del agujero de anclaje Ø11,20 (MT-07, estación P3) | Rebaba ≤ 0,2 mm | Rebaba > 0,2 mm en el agujero de anclaje | El tornillo de anclaje del cinturón no asienta; riesgo en el anclaje (seguridad) | 9 | CC | Desgaste del punzón P3 | Afilado preventivo cada 60.000 golpes por S-ZIDA (PROC-L1-AFILADO-01 v3); alarma de contador en PR-250; punzón de repuesto | 3 | Galga de rebaba y medición con reloj en 4 posiciones cada 2 h | 4 | 108 | Ensayo de punzón recubierto (PM + TiCN) | U. Ezkurra / 12/2025 | Pedido realizado; entrega retrasada
20 | Punzonado del agujero de anclaje Ø11,20 (MT-07, estación P3) | Ø11,20 +0,15/0 | Ø del agujero por debajo de la tolerancia | El tornillo de anclaje no entra; parada de línea en cliente | 8 | CC | Desgaste y microastillado del punzón P3 | Afilado preventivo cada 60.000 golpes (PROC-L1-AFILADO-01 v3) | 3 | Calibre tampón pasa/no pasa Ø11,20 cada 2 h | 4 | 96 | — | — | —
20 | Punzonado del agujero de anclaje Ø11,20 (MT-07, estación P3) | Ø11,20 +0,15/0 | Ø del agujero por debajo de la tolerancia | El tornillo de anclaje no entra; parada de línea en cliente | 8 | CC | Calibre tampón desgastado acepta agujeros pequeños | Calibración cada 3 meses; control de desgaste semanal | 2 | — | 6 | 96 | — | — | —
20 | Punzonado del agujero de anclaje Ø11,20 (MT-07, estación P3) | Rebaba ≤ 0,2 mm | Rebaba > 0,2 mm en el agujero de anclaje | El tornillo de anclaje del cinturón no asienta | 9 | CC | Holgura punzón-matriz incorrecta tras el afilado | Verificación de holgura a la recepción del afilado | 2 | Primera pieza tras montaje: galga y tampón | 3 | 54 | — | — | —
30 | Doblado de alas (MT-07, P5) | Ángulo 90 ± 0,5° | Ángulo fuera de tolerancia | Montaje forzado en el asiento | 6 |  | Recuperación elástica variable | Estación de reestampado | 3 | Útil de control 1 pieza/turno | 4 | 72 | — | — | —
40 | Cataforesis e inspección final | Agujero libre de pintura acumulada | Acumulación de e-coat en el agujero | Tornillo con apriete forzado | 5 |  | Gota en el borde del agujero | Posición de cuelgue | 3 | Tampón en inspección final 1/50 | 5 | 75 | — | — | —

## Historial de revisiones
Versión | Fecha | Cambio | Autor
v1 | 22/05/2023 | Emisión para PPAP. Afilado de MT-07 cada 40.000 golpes | U. Ezkurra
v2 | 22/11/2024 | Causa 'afilado fuera de plazo': alarma de contador y punzón de repuesto (reclamación de cliente por rebaba). Control cada 2 h | U. Ezkurra
v3 | 30/09/2025 | Control de prevención actualizado al intervalo vigente del plan de afilado (60.000 golpes). Nuevas causas: material en el límite superior de Rm y desgaste del calibre (reclamación de cliente por Ø bajo) | U. Ezkurra