## AMFE
AMFE de proceso — Cataforesis EC-01 y curado HC-01
AMFE de proceso | AMFE-L3-EC01-01 · versión v2
Alcance | Todas las referencias (L3)
Equipos | Pretratamiento, EC-01, horno HC-01
Fecha original | 02/02/2023
Última revisión | 26/08/2024
Equipo AMFE | G. Lizarraga (Ingeniería L3), M. Irigoyen (Calidad), L. Sarasola (Compras)
Escalas | S, O, D 1–10
Nº | Paso de proceso | Función / requisito | Modo de fallo potencial | Efecto potencial | S | Clase | Causa potencial | Control actual de prevención | O | Control actual de detección | D | NPR | Acciones recomendadas | Responsable / fecha | Acciones tomadas | S' | O' | D' | NPR'
10 | Desengrase y fosfatado | Superficie limpia | Contaminación superficial | Poros y falta de adherencia | 7 |  | Baño agotado | Titulación por turno | 3 | Ensayo de rotura de gota de agua 1/turno | 5 | 105 | — | — | —
20 | Aclarado con agua desionizada | Conductividad < 20 µS/cm | Arrastre de sales al baño de e-coat | Cráteres y poros | 7 | SC | Conductividad alta | Alarma a 20 µS/cm con parada | 2 | Registro continuo | 3 | 42 | — | — | —
30 | Cataforesis EC-01 | Espesor 18–25 µm | Poros y cráteres en el e-coat | Corrosión (niebla salina < 480 h) | 7 | SC | Contaminación del baño por química de reposición (S-ARAK) | Control de fosfatos y conductividad de cada lote de química antes de añadir | 2 | Inspección visual 1.000 lux 5 piezas/bastidor + niebla salina mensual | 4 | 56 | — | — | —
30 | Cataforesis EC-01 | Espesor 18–25 µm | Espesor insuficiente | Corrosión prematura | 7 | SC | Tensión / tiempo de deposición bajos | Receta por referencia bloqueada | 2 | Espesor 5 puntos, 1/20 | 4 | 56 | — | — | —
40 | Curado HC-01 | 180 °C / 20 min | Curado insuficiente | Falta de adherencia | 7 |  | Perfil de horno fuera de ventana | Registro de temperatura continuo | 2 | Ensayo de MEK 1/turno | 4 | 56 | — | — | —

## Historial de revisiones
Versión | Fecha | Cambio | Autor
v1 | 02/02/2023 | Emisión | G. Lizarraga
v2 | 26/08/2024 | Causas 'contaminación por química de reposición' y 'conductividad de aclarado' (reclamación de cliente por poros) | G. Lizarraga