## Plan de control
Plan de control — Estampación PR-400 (AR-1002 / AR-1005)
Plan de control | PC-AR1002-01 · v3 · Serie
Piezas | AR-1002, AR-1005 (Ribera Chassis Systems)
AMFE asociado | AMFE-AR1002-01 v4
Fecha | 20/06/2025
Aprobado | I. Etxeberria (Calidad)
Nº op. | Proceso / operación | Máquina / útil | Nº | Característica de producto | Característica de proceso | Clase | Especificación / tolerancia | Técnica de evaluación | Muestra | Frecuencia | Método de control / registro | Plan de reacción
10 | Recepción de bobina | Laboratorio | 1 | Límite elástico (AR-1005) |  | CC | Re ≥ 360 MPa | Ensayo de tracción | 1 | Cada bobina | Registro de laboratorio | Bloquear bobina
20 | Estampación MT-02 | PR-400 | 2 | Planitud cara de apoyo (AR-1002) |  | SC | ≤ 0,5 mm | Mármol + galga | 1 | Cada 2 h y tras reparación de matriz | Hoja de control L1 | Parar; segregar desde último OK
20 | Estampación MT-05 | PR-400 | 3 | Espesor en radio (AR-1005) |  | CC | ≥ 2,12 mm | Micrómetro de bola | 1 | Por lote | Hoja de control L1 | Segregar
30 | Soldadura MIG CR-02 (AR-1005) | CR-02 | 4 | Penetración |  | CC | ≥ 1,0 mm | Macrografía | 1 | Semanal | Registro de laboratorio | Bloquear semana
40 | Ensayo de carga (AR-1005) | Laboratorio | 5 | Deformación permanente a 12 kN |  | CC | ≤ 0,5 mm | Banco de carga | 3 | Por lote | Registro de laboratorio | Bloquear lote; 8D
50 | Embalaje | Expedición | 6 | Estado de separadores y caja |  |  | Separador 5 mm íntegro; máx. 4 alturas | Visual | 100 % | Cada caja | IT-L3-VI01-01 | Reembalar