## Plan de control
Plan de control — Soporte de la bandeja de baterías LH/RH
Plan de control | PC-AR1003-01 · v4 · Serie
Piezas | AR-1003, AR-1004 (OEM Norte)
AMFE asociado | AMFE-AR1003-01 v4
Fecha | 18/12/2025
Aprobado | I. Etxeberria (Calidad) · aprobación del cliente: OEM Norte SQE 05/01/2026
Nº op. | Proceso / operación | Máquina / útil | Nº | Característica de producto | Característica de proceso | Clase | Especificación / tolerancia | Técnica de evaluación | Muestra | Frecuencia | Método de control / registro | Plan de reacción
10 | Recepción de bobina | — | 1 | Propiedades mecánicas |  |  | HSLA 420 según EN 10149-2 | Certificado 3.1 | 1 | Cada bobina | Registro de recepción | Bloquear bobina; aviso a Compras
20 | Estampación transfer | PR-400 / MT-03, MT-04 | 2 | Holgura de encaje con el refuerzo |  |  | ≤ 1,0 mm | Útil de control CF-AR1003 | 1 | Inicio de turno y cada 4 h | Hoja de control L1 | Parar; ajustar matriz; segregar desde último OK
30 | Soldadura MIG | CR-01 | 3 |  | Parámetros WPS-CR01-03 (WFS 9,4 ± 0,3 m/min; 23,5 ± 0,5 V) |  | Ventana WPS | Lectura en consola (bloqueada) | — | Inicio de turno | Checklist de célula (IT-L2-CR01-03) | No arrancar; avisar a ingeniería L2
30 | Soldadura MIG | CR-01 | 4 |  | Caudal de gas M21 |  | 14–18 l/min | Caudalímetro en boquilla | — | Inicio de turno | Checklist de célula | Corregir; revisar piezas desde el último control
30 | Soldadura MIG | CR-01 | 5 |  | Estado de boquilla y tubo de contacto |  | Cambio preventivo | Visual + cambio | — | Cada 8 h (según IT-L2-CR01-03) | Registro REG-L2-CR01-01 | Cambiar; si hay salpicadura excesiva, avisar al jefe de turno
30 | Soldadura MIG | CR-01 | 6 |  | Lote de hilo MIG en uso |  | G3Si1 Ø1,0 homologado | Registro de lote | — | En cada cambio de bobina | Registro REG-L2-CR01-01 | Bloquear bobina no homologada
30 | Soldadura MIG | CR-01 | 7 | Aspecto del cordón W1/W2 |  |  | Sin grietas, poros ni mordeduras | Visual | 100 % | Continuo | Autocontrol del operario | Segregar y avisar
40 | Control de soldadura | Laboratorio | 8 | Resistencia de la soldadura (arrancamiento) |  | CC | ≥ 18 kN; límite de aviso 20 kN | Máquina de tracción | 3 | Por lote | Registro de laboratorio | < 20 kN: 5 piezas + macro. < 18 kN: bloquear lote y abrir 8D
40 | Control de soldadura | Laboratorio | 9 | Penetración en la raíz W2 |  | CC | ≥ 1,0 mm | Macrografía | 1 | Semanal por programa | Registro de laboratorio | Bloquear producción de la semana; análisis
40 | Control de soldadura | Puesto de cincel | 10 | Integridad del cordón |  | CC | Sin separación | Ensayo de cincel | 1 | Por turno | Hoja de control L2 | Bloquear desde último OK
50 | Cataforesis | EC-01 | 11 | Espesor e-coat |  | SC | 18–25 µm | Medidor magnético | 1/20 | Por bastidor | Registro L3 | Recubrir o segregar
60 | Inspección final | VI-01 | 12 | Identificación LH/RH |  |  | Forma según referencia | Visión artificial | 100 % | Continuo | Registro VI-01 | Segregar