## Plan de control
Plan de control — Soldadura de tuercas (AR-1006 / AR-1010)
Plan de control | PC-AR1006-01 · v3 · Serie
Piezas | AR-1006, AR-1010 (OEM Norte)
AMFE asociado | AMFE-AR1006-01 v3
Fecha | 22/07/2025
Aprobado | I. Etxeberria (Calidad)
Nº op. | Proceso / operación | Máquina / útil | Nº | Característica de producto | Característica de proceso | Clase | Especificación / tolerancia | Técnica de evaluación | Muestra | Frecuencia | Método de control / registro | Plan de reacción
10 | Recepción de tuercas | XRF | 1 | Espesor de recubrimiento Zn-Ni |  |  | 8–11 µm (acuerdo S-BIDA) | XRF | 5 | Cada lote | Registro de recepción | Bloquear lote; aviso a Compras
10 | Alimentación | AT-01 | 2 |  | Presencia y orientación de tuerca |  | Tuerca M8 presente | Sensor en electrodo | 100 % | Continuo | Autómata | Parada automática
20 | Soldadura por proyección | SP-01 / estación de tuercas CR-02 | 3 |  | Alineación de electrodos |  | ≤ 0,2 mm | Galga de alineación | — | Tras cada intervención | Registro de mantenimiento | No liberar máquina
20 | Soldadura por proyección | SP-01 / estación de tuercas CR-02 | 4 | Par de arrancamiento de la tuerca |  | SC | ≥ 40 Nm | Llave dinamométrica | 3 | Cada 2 h y 1ª pieza tras mantenimiento | Hoja de control L2 | Bloquear desde último OK; 100 % par de prueba 40 Nm
20 | Soldadura por proyección | Tampón roscado | 5 | Rosca libre |  |  | M8 pasa | Tampón roscado | 1 | Cada 2 h | Hoja de control L2 | Segregar