## Plan de control
Plan de control — Brida de anclaje del cinturón
Plan de control | PC-AR1007-01 · v3 · Serie
Pieza | AR-1007 (Leitzaran Seating)
AMFE asociado | AMFE-AR1007-01 v3
Fecha | 30/09/2025
Aprobado | I. Etxeberria (Calidad)
Nº op. | Proceso / operación | Máquina / útil | Nº | Característica de producto | Característica de proceso | Clase | Especificación / tolerancia | Técnica de evaluación | Muestra | Frecuencia | Método de control / registro | Plan de reacción
10 | Recepción de bobina | — | 1 | Rm |  |  | 560–700 MPa; AR-1007 ≤ 650 MPa | Certificado 3.1 | 1 | Cada bobina | Registro de recepción | Bloquear bobina > 650 MPa
20 | Punzonado P3 | PR-250 / MT-07 | 2 |  | Golpes desde el último afilado |  | ≤ 60.000 (PROC-L1-AFILADO-01 v3) | Contador de prensa | — | Continuo (alarma) | Registro de afilados MT-07 | Retirar matriz; montar punzón de repuesto
20 | Punzonado P3 | PR-250 / MT-07 | 3 | Ø agujero de anclaje |  | CC | Ø11,20 +0,15/0 | Calibre tampón pasa/no pasa | 1 | Primera pieza y cada 2 h | Hoja de control L1 | Parar; segregar desde último OK; aviso a matricería
20 | Punzonado P3 | PR-250 / MT-07 | 4 | Rebaba en el agujero |  | CC | ≤ 0,2 mm | Reloj comparador, 4 posiciones | 1 | Primera pieza y cada 2 h | Hoja de control L1 | Parar; segregar desde último OK; afilar
20 | Punzonado P3 | Calibre tampón | 5 |  | Desgaste del calibre |  | Ø11,200 ± 0,003 | Micrómetro | — | Semanal; calibración cada 3 meses | Registro de metrología | Retirar calibre; revisar lotes desde la última verificación
30 | Doblado P5 | PR-250 / MT-07 | 6 | Ángulo de alas |  |  | 90 ± 0,5° | Útil de control | 1 | Por turno | Hoja de control L1 | Ajustar reestampado
40 | Inspección final | VI-01 | 7 | Agujero libre de pintura |  |  | Tampón pasa | Calibre tampón | 1/50 | Continuo | Registro VI-01 | Segregar y repasar