## Plan de control
Plan de control — Cataforesis EC-01
Plan de control | PC-L3-EC01-01 · v2 · Serie
Alcance | Todas las referencias; SC de espesor en AR-1009
AMFE asociado | AMFE-L3-EC01-01 v2
Fecha | 26/08/2024
Aprobado | I. Etxeberria (Calidad)
Nº op. | Proceso / operación | Máquina / útil | Nº | Característica de producto | Característica de proceso | Clase | Especificación / tolerancia | Técnica de evaluación | Muestra | Frecuencia | Método de control / registro | Plan de reacción
10 | Recepción química S-ARAK | Laboratorio L3 | 1 |  | Fosfatos y conductividad del lote |  | Fosfatos < 20 ppm tras adición simulada | Titulación | 1 | Cada lote | Registro L3 | No añadir; aviso a Compras
20 | Aclarado DI | EC-01 | 2 |  | Conductividad |  | < 20 µS/cm | Conductímetro en línea | — | Continuo (alarma) | Registro continuo | Parada de línea
30 | Cataforesis | EC-01 | 3 | Espesor e-coat |  | SC | 18–25 µm | Medidor magnético 5 puntos | 1/20 | Por bastidor | Registro L3 | Segregar
30 | Cataforesis | EC-01 | 4 | Poros / cráteres |  | SC | Sin poros visibles | Visual 1.000 lux | 5 | Por bastidor | Registro L3 | Segregar bastidor; revisar baño
40 | Curado | HC-01 | 5 |  | Temperatura / tiempo |  | 180 °C / 20 min | Registrador | — | Continuo | Registro HC-01 | Segregar
50 | Validación | Laboratorio externo | 6 | Resistencia a niebla salina |  | SC | Sin óxido rojo a 480 h | ISO 9227 NSS | 3 | Mensual | Informe de laboratorio | Bloquear producción del mes; 8D